## Лист3
Список товарный бетон ноябрь 2014 г.
Дата | Класс | БСЦ_РБУ | Прочность7 | Прочность28 | Требуемая_прочность_Мпа | Прочность_7_проценты | Прочность_28_проценты | Прирост | Место_отгрузки_БС | Добавка
2014-12-01 | В25П4 |  |  | 34.8 | 27.3 |  | 127
2014-12-01 | В25П4 |  |  | 34.1 | 27.3 |  | 125
2014-12-01 | В25П3F150W8 |  |  | 34 | 26.8 |  | 127
2014-12-02 | В25П4 |  |  | 32.1 | 27.3 |  | 118
2014-12-02 | В7,5П3F50W2 |  |  | 8.1 | 8 |  | 101
2014-12-03 | В22,5П4F100W6 |  |  | 34 | 24.1 |  | 141
2014-12-03 | В15П4F75W2 |  |  | 21.2 | 16.1 |  | 132
2014-12-03 | В25П4 |  |  | 33.9 | 27.3 |  | 124
2014-12-03 | В30П4F150W8 |  |  | 37.9 | 32.4 |  | 117
2014-12-04 | В25П3F150W8 |  |  | 29.3 | 26.8 |  | 109
2014-12-04 | В15П4F75W2 |  |  | 23 | 16.1 |  | 143
2014-12-04 | В15П3F75W2 |  |  | 14.7 | 16.2 |  | 91
2014-12-04 | В7,5П4F50W2 |  |  | 13 | 8 |  | 163
2014-12-05 | В7,5П4F50W2 |  |  | 10.7 | 8 |  | 134
2014-12-05 | В25П4 |  |  | 36 | 27.3 |  | 132
2014-12-06 | В7,5П4F50W2 |  |  | 9.4 | 8 |  | 118
2014-12-07 | В25П3F150W8 |  |  | 29.3 | 26.8 |  | 109
2014-12-07 | В25П4 |  |  | 36.1 | 27.3 |  | 132
2014-12-08 | В25П3F150W8 |  |  | 37.5 | 26.8 |  | 140
2014-12-09 | В30П4F150W8 |  |  | 44.4 | 32.4 |  | 137
2014-12-09 | В25П4 |  |  | 36.4 | 27.3 |  | 133
2014-12-09 | В15П3F75W2 |  |  | 19.5 | 16.2 |  | 120
2014-12-09 | В25П4 |  |  | 29.7 | 27.3 |  | 109
2014-12-09 | В20 СУБ |  |  | 27.3 | 25.6 |  | 107
2014-12-10 | В20П4F100W4 |  |  | 24.6 | 22 |  | 112
2014-12-10 | В15П4F75W2 |  |  | 24.2 | 16.1 |  | 150
2014-12-11 | В25П4 |  |  | 33 | 27.3 |  | 121
2014-12-11 | В7,5П4F50W2 |  |  | 11.4 | 8 |  | 143
2014-12-11 | В20П4F100W4 |  |  | 25.9 | 22 |  | 118
2014-12-11 | В22,5П4F100W6 |  |  | 35.1 | 24.1 |  | 146
2014-12-11 | В20 СУБ |  |  | 25.1 | 25.6 |  | 98
2014-12-12 | В25П4 |  |  | 27.1 | 27.3 |  | 99
2014-12-13 | В22,5П4F100W6 |  |  | 28.3 | 24.1 |  | 117
2014-12-13 | В25П3F150W8 |  |  | 34.5 | 26.8 |  | 129
2014-12-14 | В25П4 |  |  | 35.1 | 27.3 |  | 129
2014-12-15 | В25П4 |  |  | 35 | 27.3 |  | 128
2014-12-15 | В7,5П4F50W2 |  |  | 10.6 | 8 |  | 133
2014-12-15 | В7,5П3F50W2 |  |  | 11.2 | 8 |  | 140
2014-12-16 | В25П4 |  |  | 36.3 | 27.3 |  | 133
2014-12-17 | В22,5П4F100W6 |  |  | 30.1 | 24.1 |  | 125
2014-12-17 | В7,5П4F50W2 |  |  | 9.1 | 8 |  | 114
2014-12-17 | В25П4 |  |  | 36 | 27.3 |  | 132
2014-12-18 | В25П4 |  |  | 37.3 | 27.3 |  | 137
2014-12-18 | В7,5П3F50W2 |  |  | 12.4 | 8 |  | 155
2014-12-19 | В25П4 |  |  | 39.7 | 27.3 |  | 145
2014-12-19 | В25П4 |  |  | 24.6 | 27.3 |  | 90
2014-12-20 | В22,5П4F100W6 |  |  | 33.3 | 24.1 |  | 138
2014-12-20 | В15П4F75W2 |  |  | 17.7 | 16.1 |  | 110
2014-12-21 | В25П4 |  |  | 37.2 | 27.3 |  | 136
2014-12-22 | В25П4 |  |  | 32 | 27.3 |  | 117
2014-12-23 | В15П3F75W2 |  |  | 15.7 | 16.2 |  | 97
2014-12-23 | В25П4 |  |  | 35.3 | 27.3 |  | 129
2014-12-23 | В15П4F75W2 |  |  | 19.8 | 16.1 |  | 123
2014-12-24 | В25П4 |  |  | 31.3 | 27.3 |  | 115
2014-12-25 | В15П4F75W2 |  |  | 20.3 | 16.1 |  | 126
2014-12-25 | В25П4 |  |  | 34.5 | 27.3 |  | 126
2014-12-26 | В25П4 |  |  | 30.7 | 27.3 |  | 112
2014-12-27 | В25П4 |  |  | 35 | 27.3 |  | 128
2014-12-29 | В25П4 |  |  | 28.5 | 27.3 |  | 104
2014-12-30 | В25П4 |  |  | 32.5 | 27.3 |  | 119
#DIV/0!
#DIV/0!
#DIV/0!
#DIV/0!
#DIV/0!
#DIV/0!
#DIV/0!
#DIV/0!
#DIV/0!
#DIV/0!
#DIV/0!
#DIV/0!
#DIV/0!
#DIV/0!
#DIV/0!
#DIV/0!
#DIV/0!
#DIV/0!
#DIV/0!
#DIV/0!
#DIV/0!
#DIV/0!
#DIV/0!
#DIV/0!
#DIV/0!
#DIV/0!
#DIV/0!
#DIV/0!
#DIV/0!
#DIV/0!
#DIV/0!
#DIV/0!
#DIV/0!
#DIV/0!
#DIV/0!
#DIV/0!
#DIV/0!
#DIV/0!
#DIV/0!
#DIV/0!
#DIV/0!
#DIV/0!
#DIV/0!
#DIV/0!
#DIV/0!
#DIV/0!
#DIV/0!
#DIV/0!
#DIV/0!
#DIV/0!
#DIV/0!
#DIV/0!
#DIV/0!
#DIV/0!
#DIV/0!
#DIV/0!
#DIV/0!
#DIV/0!
#DIV/0!
#DIV/0!
#DIV/0!
#DIV/0!
#DIV/0!
#DIV/0!
#DIV/0!
#DIV/0!
#DIV/0!
#DIV/0!
#DIV/0!
#DIV/0!
#DIV/0!
#DIV/0!
#DIV/0!
#DIV/0!
#DIV/0!
#DIV/0!
#DIV/0!
#DIV/0!
#DIV/0!
#DIV/0!
#DIV/0!
#DIV/0!
#DIV/0!
#DIV/0!
#DIV/0!
#DIV/0!
#DIV/0!
#DIV/0!
#DIV/0!
#DIV/0!

## Лист1
Список товарный бетон ноябрь 2014 г.
Дата | Класс | БСЦ_РБУ | Прочность7 | Прочность28 | Требуемая_прочность_Мпа | Прочность_7_проценты | Прочность_28_проценты | Прирост | Место_отгрузки_БС | Добавка
2014-12-01 | В25П4F150W8 |  |  | 34.8 | 27.3 |  | 127
2014-12-01 | В25П4F150W8 |  |  | 34.1 | 27.3 |  | 125
2014-12-01 | В25П3F150W8 |  |  | 34 | 26.8 |  | 127
2014-12-02 | В25П4F150W8 |  |  | 32.1 | 27.3 |  | 118
2014-12-02 | В7,5П3F50W2 |  |  | 8.1 | 8 |  | 101
2014-12-03 | В22,5П4F100W6 |  |  | 34 | 24.1 |  | 141
2014-12-03 | В15П4F75W2 |  |  | 21.2 | 16.1 |  | 132
2014-12-03 | В25П4F150W8 |  |  | 33.9 | 27.3 |  | 124
2014-12-03 | В30П4F150W8 |  |  | 37.9 | 32.4 |  | 117
2014-12-04 | В25П3F150W8 |  |  | 29.3 | 26.8 |  | 109
2014-12-04 | В15П4F75W2 |  |  | 23 | 16.1 |  | 143
2014-12-04 | В15П3F75W2 |  |  | 14.7 | 16.2 |  | 91
2014-12-04 | В7,5П4F50W2 |  |  | 13 | 8 |  | 163
2014-12-05 | В7,5П4F50W2 |  |  | 10.7 | 8 |  | 134
2014-12-05 | В25П4 |  |  | 36 | 27.3 |  | 132
2014-12-06 | В7,5П4 |  |  | 9.4 | 8 |  | 118
2014-12-07 | В25П3 |  |  | 29.3 | 26.8 |  | 109
2014-12-07 | В25П4 |  |  | 36.1 | 27.3 |  | 132
2014-12-08 | В25П3F150W8 |  |  | 37.5 | 26.8 |  | 140
2014-12-09 | В30П4F150W8 |  |  | 44.4 | 32.4 |  | 137
2014-12-09 | В25П4F150W8 |  |  | 36.4 | 27.3 |  | 133
2014-12-09 | В15П3F75W2 |  |  | 19.5 | 16.2 |  | 120
2014-12-09 | В25П4F150W8 |  |  | 29.7 | 27.3 |  | 109
2014-12-09 | В20 СУБ |  |  | 27.3 | 25.6 |  | 107
2014-12-10 | В20П4F100W4 |  |  | 24.6 | 22 |  | 112
2014-12-10 | В15П4F75W2 |  |  | 24.2 | 16.1 |  | 150
2014-12-11 | В25П4F150W8 |  |  | 33 | 27.3 |  | 121
2014-12-11 | В7,5П4F50W2 |  |  | 11.4 | 8 |  | 143
2014-12-11 | В20П4F100W4 |  |  | 25.9 | 22 |  | 118
2014-12-11 | В22,5П4F100W6 |  |  | 35.1 | 24.1 |  | 146
2014-12-11 | В20 СУБ |  |  | 25.1 | 25.6 |  | 98
2014-12-12 | В25П4F150W4 |  |  | 27.1 | 27.3 |  | 99
2014-12-13 | В22,5П4 |  |  | 28.3 | 24.1 |  | 117
2014-12-13 | В25П3 |  |  | 34.5 | 26.8 |  | 129
2014-12-14 | В25П4 |  |  | 35.1 | 27.3 |  | 129
2014-12-15 | В25П4F150W8 |  |  | 35 | 27.3 |  | 128
2014-12-15 | В7,5П4 |  |  | 10.6 | 8 |  | 133
2014-12-15 | В7,5П3 |  |  | 11.2 | 8 |  | 140
2014-12-16 | В25П4 |  |  | 36.3 | 27.3 |  | 133
2014-12-17 | В22,5П4 |  |  | 30.1 | 24.1 |  | 125
2014-12-17 | В7,5П4F50W2 |  |  | 9.1 | 8 |  | 114
2014-12-17 | В25П4F150W2 |  |  | 36 | 27.3 |  | 132
2014-12-18 | В25П4F150W8 |  |  | 37.3 | 27.3 |  | 137
2014-12-18 | В7,5П3F50W2 |  |  | 12.4 | 8 |  | 155
2014-12-19 | В25П4F150W8 |  |  | 39.7 | 27.3 |  | 145
2014-12-19 | В25П4F150W8 |  |  | 24.6 | 27.3 |  | 90
2014-12-20 | В22,5П4F100W6 |  |  | 33.3 | 24.1 |  | 138
2014-12-20 | В15П4F75W2 |  |  | 17.7 | 16.1 |  | 110
2014-12-21 | В25П4 |  |  | 37.2 | 27.3 |  | 136
2014-12-22 | В25П4 |  |  | 32 | 27.3 |  | 117
2014-12-23 | В15П3 |  |  | 15.7 | 16.2 |  | 97
2014-12-23 | В25П4 |  |  | 35.3 | 27.3 |  | 129
2014-12-23 | В15П4 |  |  | 19.8 | 16.1 |  | 123
2014-12-24 | В25П4 |  |  | 31.3 | 27.3 |  | 115
2014-12-25 | В15П4 |  |  | 20.3 | 16.1 |  | 126
2014-12-25 | В25П4F150W4 |  |  | 34.5 | 27.3 |  | 126
2014-12-26 | В25П4F75W2 |  |  | 30.7 | 27.3 |  | 112
2014-12-27 | В25П4F150W8 |  |  | 35 | 27.3 |  | 128
2014-12-29 | В25П4F150W8 |  |  | 28.5 | 27.3 |  | 104
2014-12-30 | В25П4F150W8 |  |  | 32.5 | 27.3 |  | 119
#DIV/0!
#DIV/0!
#DIV/0!
#DIV/0!
#DIV/0!
#DIV/0!
#DIV/0!
#DIV/0!
#DIV/0!
#DIV/0!
#DIV/0!
#DIV/0!
#DIV/0!
#DIV/0!
#DIV/0!
#DIV/0!
#DIV/0!
#DIV/0!
#DIV/0!
#DIV/0!
#DIV/0!
#DIV/0!
#DIV/0!
#DIV/0!
#DIV/0!
#DIV/0!
#DIV/0!
#DIV/0!
#DIV/0!
#DIV/0!
#DIV/0!
#DIV/0!
#DIV/0!
#DIV/0!
#DIV/0!
#DIV/0!
#DIV/0!
#DIV/0!
#DIV/0!
#DIV/0!
#DIV/0!
#DIV/0!
#DIV/0!
#DIV/0!
#DIV/0!
#DIV/0!
#DIV/0!
#DIV/0!
#DIV/0!
#DIV/0!
#DIV/0!
#DIV/0!
#DIV/0!
#DIV/0!
#DIV/0!
#DIV/0!
#DIV/0!
#DIV/0!
#DIV/0!
#DIV/0!
#DIV/0!
#DIV/0!
#DIV/0!
#DIV/0!
#DIV/0!
#DIV/0!
#DIV/0!
#DIV/0!
#DIV/0!
#DIV/0!
#DIV/0!
#DIV/0!
#DIV/0!
#DIV/0!
#DIV/0!
#DIV/0!
#DIV/0!
#DIV/0!
#DIV/0!
#DIV/0!
#DIV/0!
#DIV/0!
#DIV/0!
#DIV/0!
#DIV/0!
#DIV/0!
#DIV/0!
#DIV/0!
#DIV/0!
#DIV/0!